## Лист1
ПРАЙС-ЛИСТ НА БЛОКИ СТРОИТЕЛЬНЫЕ БЕТОННЫЕ ВИБРОПРЕССОВАННЫЕ | [14 empty] | 4
(цены действительны с 1 ноября 2014 г.)
Эскиз | Условное | Условное | Марка | Марка | Средняя | Объем | Вес | Кол-во | Вес | Кол-во | Цена 1 шт.,
| обозначение | обозначение | прочности, | морозо- | плотность, | изделия, | изделия, | на | поддона с | в кладке | руб. (с НДС)
| производителя | по ГОСТ | кг/см2 | стойкости | кг/м3 | м3 | кг | поддоне | изделиями | в м2 | серый | черный | желтый | корич- | красный
| Наименование | 6133-99 | [5 empty] | шт | (не более), | по ширине, |  |  |  | невый
| Размер, мм | [7 empty] | кг | шт |  | эт30 | эт23 | эт24 | эт25
Камни бетонные облицовочные вибропрессованные (ТУ 5741-001-62450995-2010)
| БО-1.1-100 | КСЛ-ПР-39 | 100 | F50 | 2.2 | 0.0066 | 14.5 | 80 | 1180 | 12.5 | 25.9 | 28.8 | 34.7 | 28.8 | 28.8
камень облицовочный
полнотелый
390*90*188
| БО-3-100 | КСЛ-ПР-39 | 100 | F50 | 2.2 | 0,0033 | 7,3 | 160 | 1180 | 12,5 | 18.9 | 21 | 23.1 | 21 | 21
камень облицовочный
полнотелый
390*45*188
| БО-2.1-100 | КСЛ-ПР-ПС-39 | 100 | F50 | 1.8 | 0.0139 | 22.2 | 40 | 910 | 12.5 | 44.7 | 52.3 | 56.6 | 52.3 | 52.3
камень облицовочный
пустотелый
390*190*188
| БО-2.2.1-100 | КСЛ-ПР-ПС-19 | 100 | F50 | 1.8 | 0.007 | 11.1 | 96 | 910 | 25 | 22.5 | 25.6 | 27.7 | 25.6 | 25.6
камень облицовочный
пустотелый
195*190*188
| БО-2.2-100 | КСЛ-ПР-ПС-39 | 100 | F50 | 1.8 | 0.0139 | 22.2 | 40 | 910 | 12.5 | 49 | 57.7 | 64 | 57.7 | 57.7
камень облицовочный
пустотелый
390*190*188
| БО-2.2.2-100 | КСЛ-ПР-ПС-19 | 100 | F50 | 1.8 | 0.007 | 11.1 | 96 | 910 | 25 | 29.8 | 35.3 | 37.4 | 35.3 | 35.3
камень облицовочный
пустотелый
195*190*188
| БО-5.2-100 | КСЛ-ПР-25 | 100 | F50 | 2.2 | 0.002 | 4.4 | 270 | 1140 | 33 | 14.8 | 15 | 15.9 | 15 | 15
камень облицовочный
полнотелый
250*120*65
| БО-5.2.2-100 | КСЛ-ПР-25 | 100 | F50 | 2.2 | 0.002 | 4.4 | 270 | 1140 | 33 | 15.3 | 16.2 | 16.9 | 16.2 | 16.2
камень облицовочный
полнотелый
250*120*65